## Mix_smjese
Tablica smjesa Thermo-Mix + cement i pripadajućih karakteristika-
– tlačna čvrstoća (s) i toplinska provodnost (lR)
Sastavljeno na bazi 150L mješalice
R.br. | TM | cement | cement | dodatak | vol. omjer smjese | tlačna | toplinska
| litre | litre | kg | vode | TM:cement | čvrstoća(s) | provodnost(lR)
[6 empty] | N/mm2 | W/mK
1 | 100 | 33 | » 50 | cca 30 L | 3:1 | 2.5 | 0.145
2 | 100 | 20 | » 30 |  | 5:1 | 1.5 | 0.115
3 | 100 | 14 | » 23 |  | 7:1 | 0.7 | 0.085
4 | 100 | 10 | » 16 |  | 10:1 | 0.3 | 0.075
5 | 100 | 7 | » 11 |  | 15:1 | 0.2 | 0.07
6 | 100 | 5 | » 8 |  | 20:1 | 0.1 | 0.06
R.br. 6 odgovara smjesi: 6 vreća TM + 1 vreća cementa (volumni omjer 20:1)